## Sheet1
附件2
电动自行车充电电池质量国家监督专项抽查不合格生产销售单位名单
序号 | 产品种类 | 受检单位 | 标称生产单位 | 标称生产单位所在地 | 产品名称 | 规格型号 | 生产日期/批号 | 主要不合格项目 | 承检机构 | 电商平台 | 备注
1 | 电动自行车电池 | 天津市快航新能源科技有限公司 | 天津市快航新能源科技有限公司 | 天津市 | 劲彭电动车锂电池 | 48V12AH | / | I2(A)放电 | 安徽省产品质量监督检验研究院 | 拼多多
2 | 电动自行车电池 | 天津市快航新能源科技有限公司 | 天津市快航新能源科技有限公司 | 天津市 | 劲彭动力型锂电池 | 48V15Ah | 2024-03-01 | I2(A)放电 | 安徽省产品质量监督检验研究院 | 拼多多
3 | 电动自行车电池 | 天津市快航新能源科技有限公司 | 天津市快航新能源科技有限公司 | 天津市 | 电动自行车用锂离子蓄电池（动力型锂电池） | 标称电压：36V 额定容量：10Ah | / | 短路保护* | 威凯检测技术有限公司 | 京东
4 | 电动自行车电池 | 天津市快航新能源科技有限公司 | 天津市快航新能源科技有限公司 | 天津市 | 电动自行车用锂离子蓄电池(动力型锂电池) | 标称电压：36V 额定容量：12Ah | / | I2(A)放电,短路保护* | 威凯检测技术有限公司 | 京东
5 | 电动自行车电池 | 广州宝越新能源科技有限公司 | 哈尔滨光宇蓄电池股份有限公司 | 黑龙江省 | 电动自行车用铅酸蓄电池（石墨烯电池） | 6-DZF-12 | 20240312 | 低温容量 | 山东省产品质量检验研究院 | /
6 | 电动自行车电池 | 广州宝越新能源科技有限公司 | 哈尔滨光宇蓄电池股份有限公司 | 黑龙江省 | 电动自行车用铅酸蓄电池（石墨烯电池） | 6-DZF-20 | 20240318 | 低温容量 | 山东省产品质量检验研究院 | /
7 | 电动自行车电池 | 台州市台擎电子有限公司 | 台州市台擎电子有限公司 | 浙江省 | 电动自行车用锂离子蓄电池（大容量锂电池） | 48V25AH | 2024.4 | I2(A)放电,过充电（GB/T 36972-2018）* | 威凯检测技术有限公司 | 淘宝
8 | 电动自行车电池 | 台州市台擎电子有限公司 | 台州市台擎电子有限公司 | 浙江省 | 电动自行车用锂离子蓄电池（大容量锂电池） | 48V18AH | 2024.3 | I2(A)放电,过充电（GB/T 36972-2018）*,短路保护* | 威凯检测技术有限公司 | 淘宝
9 | 电动自行车电池 | 安徽比克新动力科技有限公司 | 安徽比克新动力科技有限公司 | 安徽省 | 48V12Ah三元锂离子电池组 | DZ48N-12ES | 24年3月21日 | 过充电（GB/T 36972-2018）* | 初检机构：威凯检测技术有限公司，复检机构：山东省产品质量检验研究院 | / | 复检仍不合格
10 | 电动自行车电池 | 蚌埠威金伦锂电科技有限公司 | 蚌埠威金伦锂电科技有限公司 | 安徽省 | 禧亚达电动车锂电池 | 48V20AH | 2024-03-01 | I2(A)放电 | 安徽省产品质量监督检验研究院 | 拼多多
11 | 电动自行车电池 | 蚌埠威金伦锂电科技有限公司 | 蚌埠威金伦锂电科技有限公司 | 安徽省 | 足量型锂电池 | 48V25AH | 2024-03-01 | I2(A)放电,过充电（GB/T 36972-2018）* | 安徽省产品质量监督检验研究院 | 拼多多
12 | 电动自行车电池 | 蚌埠威金伦锂电科技有限公司 | 蚌埠威金伦锂电科技有限公司 | 安徽省 | 足量型锂电池 | 48V30Ah | 2024-03-01 | I2(A)放电,过充电（GB/T 36972-2018）* | 安徽省产品质量监督检验研究院 | 拼多多
13 | 电动自行车电池 | 天津河北区风驰电动车维修店 | 江西春兴新能源有限公司 | 江西省 | 电动助力车用阀控式铅酸蓄电池 | 6-DZF-12.3 | 240324 | 能量密度 | 安徽省产品质量监督检验研究院 | /
14 | 电动自行车电池 | 焦作市解放区建设西路风光摩配商行 | 江西京九电源（九江）有限公司 | 江西省 | 电动自行车辆用铅酸蓄电池 | 6-DZF-12.3 | 240315 | 能量密度 | 安徽省产品质量监督检验研究院 | /
15 | 电动自行车电池 | 江西圣嘉乐电源科技有限公司 | 江西圣嘉乐电源科技有限公司 | 江西省 | 电动自行车用铅酸蓄电池 | 6-DZF-12 | 20240330 | 低温容量 | 山东省产品质量检验研究院 | /
16 | 电动自行车电池 | 江西圣嘉乐电源科技有限公司 | 江西圣嘉乐电源科技有限公司 | 江西省 | 电动自行车用铅酸蓄电池 | 6-DZF-20.2 | 20240330 | 低温容量 | 山东省产品质量检验研究院 | /
17 | 电动自行车电池 | 青云谱区赣派新能源锂电批发部 | 江西圣嘉乐电源科技有限公司 | 江西省 | 电动自行车用铅酸蓄电池 | 6-DZF-20.2 | 2024年3月 | 低温容量 | 山东省产品质量检验研究院 | /
18 | 电动自行车电池 | 南阳市神宇能源科技有限公司 | 南阳市神宇能源科技有限公司 | 河南省 | 电动自行车用锂离子蓄电池（新能源动力锂电池） | 40 | 24年04月 | 常温容量,I2(A)放电容量,过充电(QB/T 2947.3-2008)* | 山东省产品质量检验研究院 | 淘宝
19 | 电动自行车电池 | 南阳市神宇能源科技有限公司 | 南阳市神宇能源科技有限公司 | 河南省 | 电动自行车用锂离子蓄电池（新能源动力锂电池） | 45 | 24年04月 | 常温容量,I2(A)放电容量,过充电(QB/T 2947.3-2008)* | 山东省产品质量检验研究院 | 淘宝
20 | 电动自行车电池 | 河南广通新能源科技有限公司 | 河南广通新能源科技有限公司 | 河南省 | 电动自行车用锂离子蓄电池 | GTE48/55 | 20240410 | I2(A)放电 | 安徽省产品质量监督检验研究院 | 淘宝
21 | 电动自行车电池 | 南阳市神宇能源科技有限公司 | 南阳市神宇能源科技有限公司 | 河南省 | 电动自行车用锂离子蓄电池(新能源动力锂电池) | 36 | 2024年3月 | 常温容量,I2(A)放电容量,过充电(QB/T 2947.3-2008)* | 威凯检测技术有限公司 | 淘宝
22 | 电动自行车电池 | 东莞市宝民新能源有限公司 | 东莞市宝民新能源有限公司 | 广东省 | 锂离子电池组（电动自行车用锂离子蓄电池） | 48V30AH | / | 过充电（GB/T 36972-2018）* | 山东省产品质量检验研究院 | 拼多多
23 | 电动自行车电池 | 东莞市宝民新能源有限公司 | 东莞市宝民新能源有限公司 | 广东省 | 电动车专用电池（电动自行车用锂离子蓄电池） | 48V35AH | / | 过充电（GB/T 36972-2018）* | 山东省产品质量检验研究院 | 拼多多
24 | 电动自行车电池 | 东莞市宝民新能源有限公司 | 东莞市宝民新能源有限公司 | 广东省 | 电动车专用电池（电动自行车用锂离子蓄电池） | 48V45AH | / | 过充电（GB/T 36972-2018）* | 山东省产品质量检验研究院 | 拼多多
25 | 电动自行车电池 | 东莞市宝盈动力科技有限公司 | 东莞市宝盈动力科技有限公司 | 广东省 | 电动自行车用锂离子蓄电池（原装专用A款锂电池组） | 容量/功率：48V10Ah | 2024.3.25 | I2(A)放电 | 威凯检测技术有限公司 | 抖音
26 | 电动自行车电池 | 深圳市遨途贸易有限公司 | 东莞市创赢能源有限公司 | 广东省 | 电动自行车锂电池（电动自行车用锂离子蓄电池） | 48V12AH | / | I2(A)放电,过充电（GB/T 36972-2018）*,壳体阻燃性* | 山东省产品质量检验研究院 | 天猫
27 | 电动自行车电池 | 深圳市遨途贸易有限公司 | 东莞市创赢能源有限公司 | 广东省 | 电动自行车锂电池（电动自行车用锂离子蓄电池） | 48V10AH | / | I2(A)放电,过充电（GB/T 36972-2018）*,壳体阻燃性* | 山东省产品质量检验研究院 | 天猫
28 | 电动自行车电池 | 深圳市遨途贸易有限公司 | 东莞市创赢能源有限公司 | 广东省 | 电动自行车锂电池（电动自行车用锂离子蓄电池） | 48V14AH | / | I2(A)放电,过充电（GB/T 36972-2018）*,壳体阻燃性* | 山东省产品质量检验研究院 | 天猫
29 | 电动自行车电池 | 福清市聚升商贸有限公司 | 东莞市凡谷新能源有限公司 | 广东省 | 电动车锂电池组（电动自行车用锂离子蓄电池） | 48V12AH | 2024/03/28 | I2(A)放电 | 山东省产品质量检验研究院 | 京东
30 | 电动自行车电池 | 福清市聚升商贸有限公司 | 东莞市凡谷新能源有限公司 | 广东省 | 电动车锂电池组（电动自行车用锂离子蓄电池） | 48V10AH | 2024/03/28 | I2(A)放电 | 山东省产品质量检验研究院 | 京东
31 | 电动自行车电池 | 深圳市远大新能源有限公司 | 东莞市锂高新能源有限公司 | 广东省 | 电动自行车用锂离子蓄电池（锂离子电池组） | YDLD-DL-4832D | 2024-03-28 | 过充电（GB/T 36972-2018）* | 威凯检测技术有限公司 | 天猫
32 | 电动自行车电池 | 深圳市远大新能源有限公司 | 东莞市锂高新能源有限公司 | 广东省 | 电动自行车用锂离子蓄电池（锂离子电池组） | YDLD-DL-4840D | 2024-03-27 | 过充电（GB/T 36972-2018）* | 威凯检测技术有限公司 | 天猫
33 | 电动自行车电池 | 深圳市立晶特科技有限公司 | 广东天勤新能源有限公司 | 广东省 | 九号锂电 | 48V40AH | 2024.04.01/2024.04.05 | I2(A)放电 | 安徽省产品质量监督检验研究院 | 天猫
34 | 电动自行车电池 | 惠州国领科技有限公司 | 惠州国领科技有限公司 | 广东省 | 电动车锂电池 | 10ISR1865-3 | 2024年04月01日 | 过充电(QB/T 2947.3-2008)* | 山东省产品质量检验研究院 | 天猫
35 | 电动自行车电池 | 惠州国领科技有限公司 | 惠州国领科技有限公司 | 广东省 | 电动自行车用锂离子蓄电池(电动车锂电池) | 10ISR1865-4 | 2024年3月27日 | 过充电(QB/T 2947.3-2008)* | 威凯检测技术有限公司 | 天猫
36 | 电动自行车电池 | 惠州领路人科技有限公司 | 惠州领路人科技有限公司 | 广东省 | 电动车锂电池（电动自行车用锂离子蓄电池） | 14ISR1865-6 | 2024年04月10日，2024年03月26日 | 过充电(QB/T 2947.3-2008)* | 山东省产品质量检验研究院 | 天猫
37 | 电动自行车电池 | 惠州领路人科技有限公司 | 惠州领路人科技有限公司 | 广东省 | 电动车锂电池（电动自行车用锂离子蓄电池） | 14ISR1865-8 | 2024年03月26日，2024年4月10日 | 过充电(QB/T 2947.3-2008)* | 山东省产品质量检验研究院 | 天猫
38 | 电动自行车电池 | 惠州领路人科技有限公司 | 惠州领路人科技有限公司 | 广东省 | 电动车锂电池（电动自行车用锂离子蓄电池） | 14ISR1865-5 | 2024年03月26日，2024年04月10日 | 过充电(QB/T 2947.3-2008)* | 山东省产品质量检验研究院 | 天猫
39 | 电动自行车电池 | 挚朗科技（东莞）有限责任公司 | 锂为智能科技（东莞）有限责任公司 | 广东省 | 磷酸铁锂电子可充电电池组（电动自行车用锂离子蓄电池） | (16S1P 48V35Ah) | 2024-03-23 | 过充电（GB/T 36972-2018）* | 山东省产品质量检验研究院 | 京东
40 | 电动自行车电池 | 挚朗科技（东莞）有限责任公司 | 锂为智能科技（东莞）有限责任公司 | 广东省 | 磷酸铁锂电子可充电电池组（电动自行车用锂离子蓄电池） | (16S1P 48V45Ah) | 2024-03-23 | I2(A)放电,过充电（GB/T 36972-2018）* | 山东省产品质量检验研究院 | 京东
41 | 电动自行车电池 | 深圳市菲思特尔科技有限公司 | 深圳市菲思特尔科技有限公司 | 广东省 | 电动自行车用锂离子蓄电池（电动车锂电池） | FP-LBC001(48V 55AH) | 2024-3-29 | I2(A)放电,放电过流保护* | 威凯检测技术有限公司 | 拼多多
42 | 电动自行车电池 | 深圳市菲思特尔科技有限公司 | 深圳市菲思特尔科技有限公司 | 广东省 | 电动自行车用锂离子蓄电池 | FP-LBC001（48V 40AH） | 2024-03-27 | I2(A)放电,过充电（GB/T 36972-2018）* | 威凯检测技术有限公司 | 拼多多
43 | 电动自行车电池 | 深圳市菲思特尔科技有限公司 | 深圳市菲思特尔科技有限公司 | 广东省 | 电动自行车用锂离子蓄电池（电动车锂电池） | FP-LBC001(48V 45AH) | 2024-4-1 | I2(A)放电,过充电（GB/T 36972-2018）*,放电过流保护* | 威凯检测技术有限公司 | 拼多多
44 | 电动自行车电池 | 东莞市宏芯能科技有限公司 | 深圳市宏芯能科技有限公司 | 广东省 | 电动自行车用锂离子蓄电池 | XFX-BK48V12AH | HXN-240401018 | 短路保护*,壳体阻燃性* | 山东省产品质量检验研究院 | 拼多多
45 | 电动自行车电池 | 东莞市宏芯能科技有限公司 | 深圳市宏芯能科技有限公司 | 广东省 | 电动自行车用锂离子蓄电池 | XFX-PN48V20AH | HXN-240401017 | 过充电保护*,壳体阻燃性* | 山东省产品质量检验研究院 | 拼多多
46 | 电动自行车电池 | 东莞市宏芯能科技有限公司 | 深圳市宏芯能科技有限公司 | 广东省 | 电动自行车用锂离子蓄电池 | XFX-BK48V15AH | HXN-240326002 | I2(A)放电,过充电保护*,壳体阻燃性* | 威凯检测技术有限公司 | 拼多多
47 | 电动自行车电池 | 珠海市大兴动力新能源有限公司 | 珠海市大兴动力新能源有限公司 | 广东省 | 电动自行车用锂离子电池（冠铸锂离子电池组） | 48V-30Ah | 2024年4月 | 放电过流保护* | 初检机构：山东省产品质量检验研究院，复检机构：安徽省产品质量监督检验研究院 | / | 复检仍不合格
48 | 电动自行车电池 | 珠海市大兴动力新能源有限公司 | 珠海市大兴动力新能源有限公司 | 广东省 | 电动自行车用锂离子蓄电池(锂离子电池) | 48V-18Ah | 2024年3月 | I2(A)放电 | 威凯检测技术有限公司 | 天猫
49 | 电动自行车电池 | 珠海市大兴动力新能源有限公司 | 珠海市大兴动力新能源有限公司 | 广东省 | 电动自行车用锂离子蓄电池（锂离子电池） | 48V-15Ah | 2024年3月 | I2(A)放电 | 威凯检测技术有限公司 | 天猫
50 | 电动自行车电池 | 珠海市大兴动力新能源有限公司 | 珠海市大兴动力新能源有限公司 | 广东省 | 电动自行车用锂离子蓄电池 | 48V10Ah | 2024年3月 | 壳体阻燃性* | 威凯检测技术有限公司 | 天猫
51 | 电动自行车电池 | 东莞市风云新能源有限公司 | 东莞市风云新能源有限公司 | 广东省 | 电动自行车用锂离子蓄电池 | LiNiC 14S 48V45AH | 20240407-6-142/20240403-6-162 | I2(A)放电,过充电（GB/T 36972-2018）* | 安徽省产品质量监督检验研究院 | 淘宝
52 | 电动自行车电池 | 东莞市松伏科技有限公司 | 东莞市松伏科技有限公司 | 广东省 | 松伏高性能动力锂电 | 48V30AH | 2024-04-11 | I2(A)放电,过充电（GB/T 36972-2018）* | 安徽省产品质量监督检验研究院 | 淘宝
53 | 电动自行车电池 | 东莞市松伏科技有限公司 | 东莞市松伏科技有限公司 | 广东省 | 松伏高性能动力锂电 | 48V42AH | 2024-04-11 | I2(A)放电 | 安徽省产品质量监督检验研究院 | 淘宝
54 | 电动自行车电池 | 天台京发贸易有限公司 | / | / | 电动车自行车专用锂电池 | 48V15 | 2024.3 | I2(A)放电,过充电（GB/T 36972-2018）* | 威凯检测技术有限公司 | 京东 | 未标注厂名厂址
55 | 电动自行车电池 | 天台京发贸易有限公司 | / | / | 电动车自行车专用锂电池 | 48V10 | 2024.3 | I2(A)放电 | 威凯检测技术有限公司 | 京东 | 未标注厂名厂址
56 | 电动自行车电池 | 天台京发贸易有限公司 | / | / | 电动车自行车专用锂电池 | 48V12 | 2024年3月 | I2(A)放电 | 威凯检测技术有限公司 | 京东 | 未标注厂名厂址
57 | 电动自行车电池 | 蚌埠市鸿千电子商务有限公司 | / | / | 汽车级动力锂电池（电动自行车用锂离子蓄电池） | 48V50AH | 2024-04-01 | I2(A)放电,过充电（GB/T 36972-2018）* | 山东省产品质量检验研究院 | 拼多多 | 未标注厂名厂址
58 | 电动自行车电池 | 蚌埠市鸿千电子商务有限公司 | / | / | 博越锂电 | 48V62AH | 2024-03-01 | I2(A)放电 | 安徽省产品质量监督检验研究院 | 拼多多 | 未标注厂名厂址
59 | 电动自行车电池 | 怀远文尚动力电池科技有限公司 | / | / | 动力锂电池 | 48V60AH | 2024-03-01 | I2(A)放电,低温放电 | 安徽省产品质量监督检验研究院 | 拼多多 | 未标注厂名厂址
60 | 电动自行车电池 | 蚌埠市诺亚电子商务有限公司 | / | / | 星越动力锂电池 | 48V70AH | 2024-03-01 | I2(A)放电,过充电（GB/T 36972-2018）* | 安徽省产品质量监督检验研究院 | 拼多多 | 未标注厂名厂址
61 | 电动自行车电池 | 蚌埠市鸿千电子商务有限公司 | / | / | 博越锂电电动车锂电池 | 48V55Ah | 2024-03-01 | I2(A)放电 | 安徽省产品质量监督检验研究院 | 拼多多 | 未标注厂名厂址
62 | 电动自行车电池 | 蚌埠市鸿千电子商务有限公司 | / | / | 电动车锂电池 | 48V46AH | 2024-03-01 | I2(A)放电 | 安徽省产品质量监督检验研究院 | 拼多多 | 未标注厂名厂址
63 | 电动自行车电池 | 蚌埠市诺亚电子商务有限公司 | / | / | 星越动力锂电池 | 48V46Ah | 2024-03-01 | I2(A)放电,低温放电 | 安徽省产品质量监督检验研究院 | 拼多多 | 未标注厂名厂址
64 | 电动自行车电池 | 蚌埠市诺亚电子商务有限公司 | / | / | 星越动力锂电池 | 48V62AH | 2024-03-01 | I2(A)放电,过充电（GB/T 36972-2018）* | 安徽省产品质量监督检验研究院 | 拼多多 | 未标注厂名厂址
65 | 电动自行车电池 | 济宁市优钻新能源科技有限公司 | / | / | 电动自行车用锂离子蓄电池（拉卡能动力锂电） | 48V10 | 24040110 | 过充电（GB/T 36972-2018）* | 山东省产品质量检验研究院 | 拼多多 | 标注的厂名厂址不存在
66 | 电动自行车电池 | 济宁市优钻新能源科技有限公司 | / | / | 电动自行车用锂离子蓄电池（拉卡能动力锂电） | 48V12 | 24040112/YZ20224825001865 | 过充电（GB/T 36972-2018）* | 山东省产品质量检验研究院 | 拼多多 | 标注的厂名厂址不存在
67 | 电动自行车电池 | 广东劲电电源有限公司 | / | / | 电动车专用锂电池 | 48V32AH | 2024-04-05/2024-04-09 | I2(A)放电,过充电（GB/T 36972-2018）* | 安徽省产品质量监督检验研究院 | 拼多多 | 未标注厂名厂址
68 | 电动自行车电池 | 深圳市龙源新能源科技有限公司 | / | / | 行牧人动力型锂电池 | 48V7.8AH | 2024.04 | I2(A)放电 | 安徽省产品质量监督检验研究院 | 淘宝 | 未标注厂名厂址
69 | 电动自行车电池 | 广东劲电电源有限公司 | / | / | 电动车专用锂电池 | 48V42AH | 2024-03-29 | I2(A)放电,过充电（GB/T 36972-2018）* | 安徽省产品质量监督检验研究院 | 拼多多 | 未标注厂名厂址
70 | 电动自行车电池 | 大就新能源（广州）有限公司 | / | / | 电动自行车用锂离子蓄电池(磷酸铁锂动力电池) | 48-28 | 2024-03-TL | I2(A)放电 | 威凯检测技术有限公司 | 天猫 | 标注的厂名厂址不存在
71 | 电动自行车电池 | 中山市飞吻电动车有限公司 | / | / | 电动自行车用锂离子蓄电池 | 标称电压：48V 标称容量：15Ah | 2024年3月L | I2(A)放电,壳体阻燃性* | 威凯检测技术有限公司 | 淘宝 | 未标注厂名厂址
72 | 电动自行车电池 | 深圳市加跃宝科技有限公司 | / | / | 电动自行车用锂离子蓄电池 | 48V20000mAh | / | I2(A)放电,短路保护* | 威凯检测技术有限公司 | 1688 | 未标注厂名厂址
73 | 电动自行车电池 | 中山市耀能电子科技有限公司 | / | / | 电动自行车用锂离子蓄电池(动力锂电池组) | 额定电压：48V 额定容量：12ah | 2024-03 | 短路保护* | 威凯检测技术有限公司 | 天猫 | 未标注厂名厂址
74 | 电动自行车电池 | 大就新能源（广州）有限公司 | / | / | 电动自行车用锂离子蓄电池(磷酸铁锂动力电池) | 48-30 | 2024-03-TL | I2(A)放电 | 威凯检测技术有限公司 | 天猫 | 标注的厂名厂址不存在
75 | 电动自行车电池 | 中山市耀能电子科技有限公司 | / | / | 电动自行车用锂离子蓄电池（动力锂电池组） | 额定电压：48V 额定容量：10Ah | 2024-03 | 过充电（GB/T 36972-2018）*,短路保护* | 威凯检测技术有限公司 | 天猫 | 未标注厂名厂址
76 | 电动自行车电池 | 中山市飞吻电动车有限公司 | / | / | 电动自行车用锂离子蓄电池(双关动力锂电池) | 标称电压：48V 标称容量：18Ah | 2024年3月L | I2(A)放电 | 威凯检测技术有限公司 | 淘宝 | 未标注厂名厂址
77 | 电动自行车电池 | 中山市飞吻电动车有限公司 | / | / | 电动自行车用锂离子蓄电池（双关动力锂电池） | 标称电压：48V 标称容量：12Ah | 2024年3月L | I2(A)放电 | 威凯检测技术有限公司 | 淘宝 | 未标注厂名厂址
78 | 电动自行车电池 | 大就新能源（广州）有限公司 | / | / | 电动自行车用锂离子蓄电池(磷酸铁锂动力电池) | 48-50 | 2024-03-TL | I2(A)放电 | 威凯检测技术有限公司 | 天猫 | 标注的厂名厂址不存在
79 | 电动自行车电池 | 海口龙华绪祝津百货商行 | / | / | 速达锂电池 | 48V10AH | 2024-03-01 | I2(A)放电,过充电（GB/T 36972-2018）* | 安徽省产品质量监督检验研究院 | 抖音 | 未标注厂名厂址
注：1.按行政区域排序。 2.复检仍不合格，指产品初检不合格，企业提出复检申请，经复检产品仍不合格。 3.加*号的项目为安全项目。